## 汇总
机台： | WPRN-0001
| 洗模原因 | 洗模方式 | 模数 | 固化时间 (sec) | 模具号 (4付） | 合模压力(ton) | 注塑压强(kgf/cm²) | 上/下模温(℃) | [5 empty] | 洗模每模材料成型外观确认 |  |  |  |  | 模具状态 | 定位针状态
[8 empty] | 区分 | 设定值 | 显示值
[10 empty] | 1 | 2 | 3 | 4 | 1'st | 2'nd | 3'th | 4'th | 5'th
| A | X | 5 | 300 | SMB_C_XX | 80~100 | 80~100 | 上模 | 175 | 165~185 | 165~185 | 165~185 | 165~185 | OK | OK | OK | OK | OK | OK | OK
[8 empty] | 下模 | 175 | 165~185 | 165~185 | 165~185 | 165~185
| A | Y | 3 | 420 | SMB_C_XX | 35~65 | / | 上模 | 175 | 165~185 | 165~185 | 165~185 | 165~185 | OK | OK | OK | / | / | OK | OK
[8 empty] | 下模 | 175 | 165~185 | 165~185 | 165~185 | 165~185
| A | Z | 2 | 420 | SMB_C_XX | 35~65 | / | 上模 | 175 | 165~185 | 165~185 | 165~185 | 165~185 | OK | OK | / | / | / | OK | OK
[8 empty] | 下模 | 175 | 165~185 | 165~185 | 165~185 | 165~185
机台： | WPRS-0001
| 洗模原因 | 洗模方式 | 模数 | 固化时间 (sec) | 模具号 （3付） | 合模压力(ton) | 注塑压强(kgf/cm²) | 上/下模温(℃) | [5 empty] | 洗模每模材料成型外观确认 |  |  |  |  | 模具状态 | 定位针状态
[8 empty] | 区分 | 设定值 | 显示值
[10 empty] | 1 | 2 | 3 | 4 | 1'st | 2'nd | 3'th | 4'th | 5'th
| A | X | 5 | 300 | SMA_C_XX | 80~100 | 80~100 | 上模 | 175 | 165~185 | 165~185 | 165~185 | 165~185 | OK | OK | OK | OK | OK | OK | OK
[8 empty] | 下模 | 175 | 165~185 | 165~185 | 165~185 | 165~185
| A | Y | 3 | 420 | SMA_C_XX | 50~90 | / | 上模 | 175 | 165~185 | 165~185 | 165~185 | 165~185 | OK | OK | OK | / | / | OK | OK
[8 empty] | 下模 | 175 | 165~185 | 165~185 | 165~185 | 165~185
| A | Z | 2 | 420 | SMA_C_XX | 50~90 | / | 上模 | 175 | 165~185 | 165~185 | 165~185 | 165~185 | OK | OK | / | / | / | OK | OK
[8 empty] | 下模 | 175 | 165~185 | 165~185 | 165~185 | 165~185
机台： | WPRS-0002
| 洗模原因 | 洗模方式 | 模数 | 固化时间 (sec) | 模具号 （4付） | 合模压力(ton) | 注塑压强(kgf/cm²) | 上/下模温(℃) | [5 empty] | 洗模每模材料成型外观确认 |  |  |  |  | 模具状态 | 定位针状态
[8 empty] | 区分 | 设定值 | 显示值
[10 empty] | 1 | 2 | 3 | 4 | 1'st | 2'nd | 3'th | 4'th | 5'th
| A | X | 5 | 300 | SMC_C_XX | 80~100 | 80~100 | 上模 | 175 | 165~185 | 165~185 | 165~185 | 165~185 | OK | OK | OK | OK | OK | OK | OK
[8 empty] | 下模 | 175 | 165~185 | 165~185 | 165~185 | 165~185
| A | Y | 3 | 420 | SMC_C_XX | 35~65 | / | 上模 | 175 | 165~185 | 165~185 | 165~185 | 165~185 | OK | OK | OK | / | / | OK | OK
[8 empty] | 下模 | 175 | 165~185 | 165~185 | 165~185 | 165~185
| A | Z | 2 | 420 | SMC_C_XX | 35~65 | / | 上模 | 175 | 165~185 | 165~185 | 165~185 | 165~185 | OK | OK | / | / | / | OK | OK
[8 empty] | 下模 | 175 | 165~185 | 165~185 | 165~185 | 165~185

## WPRN-0001
强茂电子（无锡）有限公司
成型洗模检查记录表（SMD AU Auto Mold ）
2026 年 | [24 empty] | 机台：WPRN-0001
日期 |  | 时间/班别 | 洗模原因 | 洗模方式 | 模数 | 固化时间 (sec) | 模具号 | 合模压力(ton) | 注塑压强(kgf/cm²) | 上/下模温(℃) | [6 empty] | 洗模每模材料成型外观确认 |  |  |  |  | 模具状态 | 定位针状态 | 签名 | 备注
[10 empty] | 区分 | 设定值 |  | 显示值
[13 empty] | 1 | 2 | 3 | 4 | 1'st | 2'nd | 3'th | 4'th | 5'th
04/04 |  | 09:12/B | A | X | 5 | 300 | SMB_C_02 | 89.8 | 86.6 | 上模 | 175 |  | 175.0 | 175.1 | 175.1 | 175.0 | [7 empty] | 朱世俊
[10 empty] | 下模 | 175 |  | 175.0 | 175.0 | 175.1 | 175.2
[7 empty] | SMB_C_04 | 89.6 | 89.7 | 上模 | 175 |  | 175.0 | 175.0 | 175.0 | 175.0 | [7 empty] | 朱世俊
[10 empty] | 下模 | 175 |  | 175.0 | 175.0 | 175.0 | 175.0
[7 empty] | SMB_C_01 | 89.5 | 89.7 | 上模 | 175 |  | 175.0 | 175.0 | 174.9 | 175.1 | [7 empty] | 朱世俊
[10 empty] | 下模 | 175 |  | 175.0 | 175.0 | 175.0 | 175.0
[7 empty] | SMB_C_05 | 89.9 | 89.7 | 上模 | 175 |  | 175.1 | 175.0 | 175.0 | 175.1 | [7 empty] | 朱世俊
[10 empty] | 下模 | 175 |  | 175.0 | 175.0 | 175.0 | 175.0
|  |  | A | Y | 3 | 420 | SMB_C_02 | 37.5 | / | 上模 | 175 |  | 174.9 | 175 | 174.9 | 174.9 | [7 empty] | 朱世俊
[10 empty] | 下模 | 175 |  | 174.9 | 175 | 175 | 175.2
[7 empty] | SMB_C_04 | 40.2 | / | 上模 | 175 |  | 175 | 175 | 175 | 174.9 | [7 empty] | 朱世俊
[10 empty] | 下模 | 175 |  | 175 | 175 | 175 | 175
[7 empty] | SMB_C_01 | 45 | / | 上模 | 175 |  | 174.9 | 175.1 | 175.1 | 174.9 | [7 empty] | 朱世俊
[10 empty] | 下模 | 175 |  | 175 | 175 | 175 | 175
[7 empty] | SMB_C_05 | 42.5 | / | 上模 | 175 |  | 175 | 175.1 | 175.1 | 175 | [7 empty] | 朱世俊
[10 empty] | 下模 | 175 |  | 174.9 | 175 | 175 | 175
|  |  | A | Z | 2 | 420 | SMB_C_02 | 36.6 | / | 上模 | 175 |  | 175.3 | 175.2 | 175 | 175.1 | [7 empty] | 朱世俊
[10 empty] | 下模 | 175 |  | 175 | 175 | 175 | 175.2
[7 empty] | SMB_C_04 | 39.2 | / | 上模 | 175 |  | 174.9 | 175 | 175 | 174.9 | [7 empty] | 朱世俊
[10 empty] | 下模 | 175 |  | 175 | 175 | 175 | 175
[7 empty] | SMB_C_01 | 37.4 | / | 上模 | 175 |  | 175 | 175.2 | 175.2 | 174.8 | [7 empty] | 朱世俊
[10 empty] | 下模 | 175 |  | 175 | 175 | 175.1 | 175
[7 empty] | SMB_C_05 | 41 | / | 上模 | 175 |  | 175 | 175.1 | 175.1 | 174.9 | [7 empty] | 朱世俊
[10 empty] | 下模 | 175 |  | 174.9 | 175 | 175 | 174.9
04/07 |  | 11:21/B | A | X | 5 | 300 | SMB_C_02 | 89.7 | 89.7 | 上模 | 175 |  | 175.0 | 174.9 | 174.9 | 175.0 | [7 empty] | 张辉琴
[10 empty] | 下模 | 175 |  | 175.0 | 175.0 | 175.0 | 175.2
[7 empty] | SMB_C_04 | 89.9 | 89.7 | 上模 | 175 |  | 174.8 | 174.9 | 174.9 | 174.9 | [7 empty] | 张辉琴
[10 empty] | 下模 | 175 |  | 175.0 | 175.0 | 175.0 | 175.0
[7 empty] | SMB_C_01 | 89.9 | 84.3 | 上模 | 175 |  | 175.0 | 175.2 | 175.2 | 175.0 | [7 empty] | 张辉琴
[10 empty] | 下模 | 175 |  | 175.0 | 175.1 | 175.1 | 175.0
[7 empty] | SMB-C-05 | 87.6 | 86.5 | 上模 | 175 |  | 175 | 175 | 175 | 175 | [7 empty] | 张辉琴
[10 empty] | 下模 | 175 |  | 175 | 175 | 175 | 175
|  |  | A | Y | 3 | 420 | SMB_C_02 | 44.6 | / | 上模 | 175 |  | 174.7 | 175 | 175 | 174.9 | [7 empty] | 张辉琴
[10 empty] | 下模 | 175 |  | 175 | 175 | 175 | 175.2
[7 empty] | SMB_C_04 | 41.7 | / | 上模 | 175 |  | 174.9 | 174.9 | 174.9 | 175 | [7 empty] | 张辉琴
[10 empty] | 下模 | 175 |  | 175 | 175 | 175 | 175
[7 empty] | SMB_C_01 | 43.2 | / | 上模 | 175 |  | 175 | 175.1 | 175.1 | 174.9 | [7 empty] | 张辉琴
[10 empty] | 下模 | 175 |  | 175 | 175 | 175 | 175
[7 empty] | SMB_C_05 | 47.2 | / | 上模 | 175 |  | 175.1 | 175.2 | 175.2 | 175 | [7 empty] | 张辉琴
[10 empty] | 下模 | 175 |  | 174.9 | 175 | 175 | 174.9
|  |  | A | Z | 2 | 420 | SMB_C_02 | 37.2 | / | 上模 | 175 |  | 174.9 | 175 | 175 | 174.9 | [7 empty] | 张辉琴
[10 empty] | 下模 | 175 |  | 175 | 175 | 175 | 175.2
[7 empty] | SMB_C_04 | 37 | / | 上模 | 175 |  | 175 | 175 | 174.9 | 175 | [7 empty] | 张辉琴
[10 empty] | 下模 | 175 |  | 175 | 175 | 175 | 175
[7 empty] | SMB_C_01 | 42.1 | / | 上模 | 175 |  | 175 | 175.2 | 175.2 | 175 | [7 empty] | 张辉琴
[10 empty] | 下模 | 175 |  | 175 | 175.1 | 175.1 | 175
[7 empty] | SMB_C_05 | 37.8 | / | 上模 | 175 |  | 175 | 175.1 | 175.1 | 175 | [7 empty] | 张辉琴
[10 empty] | 下模 | 175 |  | 175 | 175 | 175.1 | 175
04/07 |  | 21:05/A | A | X | 5 | 300 | SMB_C_02 | 89.9 | 82.7 | 上模 | 175 |  | 175.0 | 175.1 | 175.1 | 175.0 | [7 empty] | 丁红艳
[10 empty] | 下模 | 175 |  | 175.0 | 175.0 | 175.1 | 175.2
[7 empty] | SMB_C_04 | 89.7 | 89.2 | 上模 | 175 |  | 174.9 | 175.0 | 174.9 | 175.0 | [7 empty] | 丁红艳
[10 empty] | 下模 | 175 |  | 175.0 | 175.0 | 175.0 | 175.0
[7 empty] | SMB_C_01 | 89.9 | 82.4 | 上模 | 175 |  | 175.0 | 175.2 | 175.3 | 175.0 | [7 empty] | 丁红艳
[10 empty] | 下模 | 175 |  | 174.9 | 175.1 | 175.1 | 175.0
[7 empty] | SMB_C_05 | 89.9 | 89.8 | 上模 | 175 |  | 174.9 | 175.0 | 175.0 | 174.9 | [7 empty] | 丁红艳
[10 empty] | 下模 | 175 |  | 174.9 | 175.0 | 175.0 | 174.9
|  |  | A | Y | 3 | 420 | SMB_C_02 | 51.8 | / | 上模 | 175 |  | 175.2 | 175.1 | 175.1 | 175.1 | [7 empty] | 丁红艳
[10 empty] | 下模 | 175 |  | 175 | 175 | 175 | 175.2
[7 empty] | SMB_C_04 | 51.3 | / | 上模 | 175 |  | 175.1 | 175 | 175.1 | 175 | [7 empty] | 丁红艳
[10 empty] | 下模 | 175 |  | 175 | 175 | 175 | 175
[7 empty] | SMB_C_01 | 49.5 | / | 上模 | 175 |  | 175 | 175.1 | 175.1 | 175 | [7 empty] | 丁红艳
[10 empty] | 下模 | 175 |  | 175 | 175 | 175 | 175
[7 empty] | SMB_C_05 | 52.8 | / | 上模 | 175 |  | 174.9 | 175 | 175 | 174.9 | [7 empty] | 丁红艳
[10 empty] | 下模 | 175 |  | 175 | 175 | 175 | 175
|  |  | A | Z | 2 | 420 | SMB_C_02 | 47.7 | / | 上模 | 175 |  | 175.2 | 175.1 | 175.1 | 175.1 | [7 empty] | 丁红艳
[10 empty] | 下模 | 175 |  | 175 | 175 | 175 | 175.2
[7 empty] | SMB_C_04 | 44.1 | / | 上模 | 175 |  | 174.9 | 174.9 | 174.9 | 174.9 | [7 empty] | 丁红艳
[10 empty] | 下模 | 175 |  | 175 | 175 | 175 | 175
[7 empty] | SMB_C_01 | 48.6 | / | 上模 | 175 |  | 175 | 175 | 175.1 | 175 | [7 empty] | 丁红艳
[10 empty] | 下模 | 175 |  | 175 | 175 | 175 | 175
[7 empty] | SMB_C_05 | 48.2 | / | 上模 | 175 |  | 174.9 | 175 | 175 | 174.9 | [7 empty] | 丁红艳
[10 empty] | 下模 | 175 |  | 175 | 175 | 175 | 174.9
04/08 |  | 09:00/B | A | X | 5 | 300 | SMB_C_02 | 89.8 | 85.4 | 上模 | 175 |  | 174.8 | 174.9 | 175.0 | 174.9 | [7 empty] | 张辉琴
[10 empty] | 下模 | 175 |  | 175.0 | 175.0 | 175.0 | 175.2
[7 empty] | SMB_C_04 | 89.8 | 92.4 | 上模 | 175 |  | 174.9 | 175.0 | 175.0 | 174.9 | [7 empty] | 张辉琴
[10 empty] | 下模 | 175 |  | 175.0 | 175.1 | 175.0 | 175.0
[7 empty] | SMB_C_01 | 89.7 | 90.7 | 上模 | 175 |  | 175.0 | 175.2 | 175.2 | 175.0 | [7 empty] | 张辉琴
[10 empty] | 下模 | 175 |  | 174.9 | 175.1 | 175.1 | 175.0
[7 empty] | SMB_C_05 | 89.8 | 90.2 | 上模 | 175 |  | 175.0 | 175.1 | 175.1 | 175.0 | [7 empty] | 张辉琴
[10 empty] | 下模 | 175 |  | 175.0 | 175.0 | 175.0 | 174.8
|  |  | A | Y | 3 | 420 | SMB_C_02 | 41.8 | / | 上模 | 175 |  | 174.6 | 175 | 175 | 174.8 | [7 empty] | 张辉琴
[10 empty] | 下模 | 175 |  | 175 | 175 | 175 | 175.2
[7 empty] | SMB_C_04 | 40.9 | / | 上模 | 175 |  | 174.8 | 175 | 174.9 | 175 | [7 empty] | 张辉琴
[10 empty] | 下模 | 175 |  | 175 | 175 | 175 | 175
[7 empty] | SMB_C_01 | 40.2 | / | 上模 | 175 |  | 175 | 175.2 | 175.1 | 174.9 | [7 empty] | 张辉琴
[10 empty] | 下模 | 175 |  | 175 | 175.1 | 175 | 175
[7 empty] | SMB_C_05 | 46.7 | / | 上模 | 175 |  | 175 | 175.1 | 175.1 | 175 | [7 empty] | 张辉琴
[10 empty] | 下模 | 175 |  | 174.9 | 175 | 175 | 174.9
|  |  | A | Z | 2 | 420 | SMB-C-02 | 39.7 | / | 上模 | 175 |  | 175 | 175 | 175 | 175 | [7 empty] | 张辉琴
[10 empty] | 下模 | 175 |  | 175 | 175 | 175 | 175
[7 empty] | SMB-C-04 | 38.7 | / | 上模 | 175 |  | 175 | 175 | 175 | 175 | [7 empty] | 张辉琴
[10 empty] | 下模 | 175 |  | 175 | 175 | 175 | 175
[7 empty] | SMB-C-01 | 39.6 | / | 上模 | 175 |  | 175 | 175 | 175 | 175 | [7 empty] | 张辉琴
[10 empty] | 下模 | 175 |  | 175 | 175 | 175 | 175
[7 empty] | SMB-C-05 | 38.6 | / | 上模 | 175 |  | 175 | 175 | 175 | 175 | [7 empty] | 张辉琴
[10 empty] | 下模 | 175 |  | 175 | 175 | 175 | 175
04/08 |  | 21:18/A | A | X | 5 | 300 | SMB_C_02 | 89.7 | 89.7 | 上模 | 175 |  | 174.7 | 174.9 | 174.9 | 174.9 | [7 empty] | 丁红艳
[10 empty] | 下模 | 175 |  | 175.0 | 175.0 | 174.9 | 175.2
[7 empty] | SMB_C_04 | 89.9 | 89.7 | 上模 | 175 |  | 174.8 | 174.9 | 175.0 | 174.9 | [7 empty] | 丁红艳
[10 empty] | 下模 | 175 |  | 175.0 | 175.0 | 175.1 | 175.0
[7 empty] | SMB_C_01 | 89.4 | 82.9 | 上模 | 175 |  | 175.0 | 175.2 | 175.2 | 175.0 | [7 empty] | 丁红艳
[10 empty] | 下模 | 175 |  | 174.9 | 175.1 | 175.1 | 174.9
[7 empty] | SMB_C_05 | 89.9 | 83.8 | 上模 | 175 |  | 174.9 | 175.0 | 175.0 | 174.9 | [7 empty] | 丁红艳
[10 empty] | 下模 | 175 |  | 174.9 | 175.0 | 175.0 | 174.9
|  |  | A | Y | 3 | 420 | SMB_C_02 | 49 | / | 上模 | 175 |  | 175 | 174.9 | 174.9 | 175.1 | [7 empty] | 丁红艳
[10 empty] | 下模 | 175 |  | 175 | 175 | 175 | 175.2
[7 empty] | SMB_C_04 | 44.8 | / | 上模 | 175 |  | 175 | 175 | 174.9 | 175 | [7 empty] | 丁红艳
[10 empty] | 下模 | 175 |  | 175 | 175 | 175 | 175
[7 empty] | SMB_C_01 | 49.2 | / | 上模 | 175 |  | 175 | 175.1 | 175.1 | 175 | [7 empty] | 丁红艳
[10 empty] | 下模 | 175 |  | 175 | 175.1 | 175.1 | 175
[7 empty] | SMB_C_05 | 48.5 | / | 上模 | 175 |  | 175 | 175.1 | 175.1 | 175 | [7 empty] | 丁红艳
[10 empty] | 下模 | 175 |  | 174.9 | 175 | 175 | 174.9
|  |  | A | Z | 2 | 420 | SMB_C_02 | 45.9 | / | 上模 | 175 |  | 175.2 | 175.1 | 175.1 | 175.1 | [7 empty] | 丁红艳
[10 empty] | 下模 | 175 |  | 175 | 175 | 175 | 175.2
[7 empty] | SMB-C-01 | 38.9 | / | 上模 | 175 |  | 175 | 175 | 175 | 175 | [7 empty] | 丁红艳
[10 empty] | 下模 | 175 |  | 175 | 175 | 175 | 175
[7 empty] | SMB-C-04 | 39 | / | 上模 | 175 |  | 175 | 175 | 175 | 175 | [7 empty] | 丁红艳
[10 empty] | 下模 | 175 |  | 175 | 175 | 175 | 175
[7 empty] | SMB-C-05 | 39.1 | / | 上模 | 175 |  | 175 | 175 | 175 | 175 | [7 empty] | 丁红艳
[10 empty] | 下模 | 175 |  | 175 | 175 | 175 | 175
04/09 |  | 08:57/B | A | X | 5 | 300 | SMB_C_02 | 89.9 | 89.5 | 上模 | 175 |  | 175.0 | 175.0 | 174.9 | 174.9 | [7 empty] | 张辉琴
[10 empty] | 下模 | 175 |  | 175.0 | 175.0 | 175.0 | 175.2
[7 empty] | SMB_C_04 | 90.1 | 88.7 | 上模 | 175 |  | 174.8 | 174.9 | 174.9 | 174.9 | [7 empty] | 张辉琴
[10 empty] | 下模 | 175 |  | 175.0 | 175.1 | 175.0 | 175.0
[7 empty] | SMB_C_01 | 89.7 | 90.5 | 上模 | 175 |  | 175.0 | 175.2 | 175.2 | 175.0 | [7 empty] | 张辉琴
[10 empty] | 下模 | 175 |  | 175.0 | 175.1 | 175.1 | 175.0
[7 empty] | SMB_C_05 | 89.9 | 92.8 | 上模 | 175 |  | 175.1 | 175.1 | 175.2 | 175.0 | [7 empty] | 张辉琴
[10 empty] | 下模 | 175 |  | 174.9 | 175.0 | 175.0 | 175.0
|  |  | A | Y | 3 | 420 | SMB_C_02 | 37.2 | / | 上模 | 175 |  | 174.8 | 175 | 175 | 174.9 | [7 empty] | 张辉琴
[10 empty] | 下模 | 175 |  | 175 | 175 | 175 | 175.2
[7 empty] | SMB_C_04 | 36.2 | / | 上模 | 175 |  | 175 | 175 | 174.9 | 175 | [7 empty] | 张辉琴
[10 empty] | 下模 | 175 |  | 175 | 175 | 175.1 | 175
[7 empty] | SMB_C_01 | 45.1 | / | 上模 | 175 |  | 174.8 | 175 | 175.1 | 174.9 | [7 empty] | 张辉琴
[10 empty] | 下模 | 175 |  | 175 | 175 | 175 | 175
[7 empty] | SMB_C_05 | 49 | / | 上模 | 175 |  | 175 | 175 | 175 | 175 | [7 empty] | 张辉琴
[10 empty] | 下模 | 175 |  | 175 | 175 | 175 | 174.9
|  |  | A | Z | 2 | 420 | SMB_C_02 | 41.2 | / | 上模 | 175 |  | 174.9 | 174.9 | 174.9 | 174.9 | [7 empty] | 张辉琴
[10 empty] | 下模 | 175 |  | 174.9 | 174.9 | 175 | 175.2
[7 empty] | SMB_C_04 | 42.5 | / | 上模 | 175 |  | 175 | 175 | 175 | 175 | [7 empty] | 张辉琴
[10 empty] | 下模 | 175 |  | 175 | 175 | 175.1 | 175
[7 empty] | SMB_C_01 | 41.5 | / | 上模 | 175 |  | 175 | 175.1 | 175.2 | 175.1 | [7 empty] | 张辉琴
[10 empty] | 下模 | 175 |  | 175 | 175.1 | 175.1 | 175
[7 empty] | SMB_C_05 | 46.4 | / | 上模 | 175 |  | 174.9 | 175 | 175 | 175 | [7 empty] | 张辉琴
[10 empty] | 下模 | 175 |  | 174.9 | 175 | 175 | 174.9
04/09 |  | 21:10/A | A | X | 5 | 300 | SMB-C-02 | 89 | 89.1 | 上模 | 175 |  | 175 | 175 | 175 | 175 | [7 empty] | 丁红艳
[10 empty] | 下模 | 175 |  | 175 | 175 | 175 | 175
[7 empty] | SMB_C_04 | 89.9 | 80.3 | 上模 | 175 |  | 175.1 | 175.0 | 175.1 | 175.1 | [7 empty] | 丁红艳
[10 empty] | 下模 | 175 |  | 175.0 | 175.0 | 175.0 | 175.0
[7 empty] | SMB_C_01 | 89.8 | 81.5 | 上模 | 175 |  | 175.0 | 175.2 | 175.1 | 175.0 | [7 empty] | 丁红艳
[10 empty] | 下模 | 175 |  | 174.9 | 175.1 | 175.1 | 175.0
[7 empty] | SMB_C_05 | 89.9 | 81.9 | 上模 | 175 |  | 175.0 | 175.1 | 175.1 | 174.9 | [7 empty] | 丁红艳
[10 empty] | 下模 | 175 |  | 175.0 | 175.0 | 175.0 | 174.9
|  |  | A | Y | 3 | 420 | SMB_C_02 | 51.8 | / | 上模 | 175 |  | 175.1 | 175.1 | 175.1 | 175.1 | [7 empty] | 丁红艳
[10 empty] | 下模 | 175 |  | 175 | 175 | 175 | 175.2
[7 empty] | SMB_C_04 | 51.9 | / | 上模 | 175 |  | 175 | 175 | 175 | 175 | [7 empty] | 丁红艳
[10 empty] | 下模 | 175 |  | 175.1 | 175 | 175 | 175
[7 empty] | SMB_C_01 | 50.9 | / | 上模 | 175 |  | 175 | 175.1 | 175.1 | 175 | [7 empty] | 丁红艳
[10 empty] | 下模 | 175 |  | 175 | 175 | 175 | 175
[7 empty] | SMB_C_05 | 52.1 | / | 上模 | 175 |  | 175 | 175 | 175 | 175 | [7 empty] | 丁红艳
[10 empty] | 下模 | 175 |  | 174.9 | 175 | 175 | 174.9
|  |  | A | Z | 2 | 420 | SMB_C_02 | 45.7 | / | 上模 | 175 |  | 175.2 | 175.1 | 175 | 175.1 | [7 empty] | 丁红艳
[10 empty] | 下模 | 175 |  | 175 | 175 | 175 | 175.1
[7 empty] | SMB_C_04 | 41.3 | / | 上模 | 175 |  | 175 | 175 | 175 | 175 | [7 empty] | 丁红艳
[10 empty] | 下模 | 175 |  | 175 | 175 | 175 | 175
[7 empty] | SMB_C_01 | 48.6 | / | 上模 | 175 |  | 175 | 175.1 | 175.1 | 175 | [7 empty] | 丁红艳
[10 empty] | 下模 | 175 |  | 175 | 175 | 175 | 175
[7 empty] | SMB_C_05 | 42.7 | / | 上模 | 175 |  | 175 | 175 | 175 | 175 | [7 empty] | 丁红艳
[10 empty] | 下模 | 175 |  | 174.9 | 175 | 175 | 174.9
04/10 |  | 08:54/B | A | X | 5 | 300 | SMB_C_02 | 89.9 | 90.4 | 上模 | 175 |  | 174.9 | 175.0 | 175.0 | 174.9 | [7 empty] | 张辉琴
[10 empty] | 下模 | 175 |  | 175.0 | 175.0 | 175.1 | 175.1
[7 empty] | SMB_C_04 | 89.9 | 80.1 | 上模 | 175 |  | 175.0 | 174.9 | 175.0 | 175.0 | [7 empty] | 张辉琴
[10 empty] | 下模 | 175 |  | 175.0 | 175.0 | 175.0 | 175.0
[7 empty] | SMB_C_01 | 89.8 | 86.7 | 上模 | 175 |  | 175.0 | 175.2 | 175.2 | 175.0 | [7 empty] | 张辉琴
[10 empty] | 下模 | 175 |  | 175.0 | 175.1 | 175.0 | 174.9
[7 empty] | SMB_C_05 | 89.9 | 87.6 | 上模 | 175 |  | 175.0 | 175.1 | 175.1 | 175.0 | [7 empty] | 张辉琴
[10 empty] | 下模 | 175 |  | 174.9 | 175.0 | 175.0 | 174.9
|  |  | A | Y | 3 | 420 | SMB_C_02 | 40 | / | 上模 | 175 |  | 174.7 | 174.9 | 175 | 174.9 | [7 empty] | 张辉琴
[10 empty] | 下模 | 175 |  | 175 | 175 | 175 | 175.2
[7 empty] | SMB_C_04 | 39.9 | / | 上模 | 175 |  | 174.9 | 175 | 175 | 175 | [7 empty] | 张辉琴
[10 empty] | 下模 | 175 |  | 175 | 175 | 175 | 175
[7 empty] | SMB_C_01 | 46.3 | / | 上模 | 175 |  | 174.9 | 175.1 | 175.1 | 174.9 | [7 empty] | 张辉琴
[10 empty] | 下模 | 175 |  | 175 | 175 | 175 | 175
[7 empty] | SMB_C_05 | 40.2 | / | 上模 | 175 |  | 174.9 | 175 | 175 | 174.9 | [7 empty] | 张辉琴
[10 empty] | 下模 | 175 |  | 174.9 | 175 | 175 | 174.9
|  |  | A | Z | 2 | 420 | SMB-C-02 | 39.6 | / | 上模 | 175 |  | 175 | 175 | 175 | 175 | [7 empty] | 张辉琴
[10 empty] | 下模 | 175 |  | 175 | 175 | 175 | 175
[7 empty] | SMB_C_04 | 42.4 | / | 上模 | 175 |  | 174.9 | 174.9 | 174.9 | 175 | [7 empty] | 张辉琴
[10 empty] | 下模 | 175 |  | 175 | 175 | 175 | 175
[7 empty] | SMB_C_01 | 39.5 | / | 上模 | 175 |  | 175 | 175.2 | 175.2 | 175.1 | [7 empty] | 张辉琴
[10 empty] | 下模 | 175 |  | 175 | 175 | 175 | 175
[7 empty] | SMB_C_05 | 45 | / | 上模 | 175 |  | 175.1 | 175.1 | 175.1 | 175 | [7 empty] | 张辉琴
[10 empty] | 下模 | 175 |  | 175 | 175 | 175 | 175
04/10 |  | 21:39/A | A | X | 5 | 300 | SMB-C-02 | 89 | 89.6 | 上模 | 175 |  | 175 | 175 | 175 | 175 | [7 empty] | 丁红艳
[10 empty] | 下模 | 175 |  | 175 | 175 | 175 | 175
[7 empty] | SMB-C-04 | 89 | 88 | 上模 | 175 |  | 175 | 175 | 175 | 175 | [7 empty] | 丁红艳
[10 empty] | 下模 | 175 |  | 175 | 175 | 175 | 175
[7 empty] | SMB-C-01 | 88.1 | 87.2 | 上模 | 175 |  | 175 | 175 | 175 | 175 | [7 empty] | 丁红艳
[10 empty] | 下模 | 175 |  | 175 | 175 | 175 | 175
[7 empty] | SMB-C-05 | 89.5 | 89 | 上模 | 175 |  | 175 | 175 | 175 | 175 | [7 empty] | 丁红艳
[10 empty] | 下模 | 175 |  | 175 | 175 | 175 | 175
|  |  | A | Y | 3 | 420 | SMB-C-02 | 39 | / | 上模 | 175 |  | 175 | 175 | 175 | 175 | [7 empty] | 丁红艳
[10 empty] | 下模 | 175 |  | 175 | 175 | 175 | 175
[7 empty] | SMB-C-04 | 39.9 | / | 上模 | 175 |  | 175 | 175 | 175 | 175 | [7 empty] | 丁红艳
[10 empty] | 下模 | 175 |  | 175 | 175 | 175 | 175
[7 empty] | SMB-C-01 | 36.8 | / | 上模 | 175 |  | 175 | 175 | 175 | 175 | [7 empty] | 丁红艳
[10 empty] | 下模 | 175 |  | 175 | 175 | 175 | 175
[7 empty] | SMB-C-05 | 39.5 | / | 上模 | 175 |  | 175 | 175 | 175 | 175 | [7 empty] | 丁红艳
[10 empty] | 下模 | 175 |  | 175 | 175 | 175 | 175
|  |  | A | Z | 2 | 420 | SMB-C-02 | 37.1 | / | 上模 | 175 |  | 175 | 175 | 175 | 175 | [7 empty] | 丁红艳
[10 empty] | 下模 | 175 |  | 175 | 175 | 175 | 175
[7 empty] | SMB-C-04 | 37.8 | / | 上模 | 175 |  | 175 | 175 | 175 | 175 | [7 empty] | 丁红艳
[10 empty] | 下模 | 175 |  | 175 | 175 | 175 | 175
[7 empty] | SMB-C-01 | 38 | / | 上模 | 175 |  | 175 | 175 | 175 | 175 | [7 empty] | 丁红艳
[10 empty] | 下模 | 175 |  | 175 | 175 | 175 | 175
[7 empty] | SMB-C-05 | 38.5 | / | 上模 | 175 |  | 175 | 175 | 175 | 175 | [7 empty] | 丁红艳
[10 empty] | 下模 | 175 |  | 175 | 175 | 175 | 175
注： | 1）洗模原因包括：A.开班洗模、B.二次洗模（模具维修、成型异常、停机＞4H）、C.待机润模(待机 2~4H)，填写时填写对应编号；
2）洗模方式包括：X.模穴清洗（洗模胶）、Y.模面清洗（清模胶条）、Z.离型作业（润模胶条），填写时填写对应编号；
3）洗模参数检查频率每班开始生产前，“签核”栏由课长/领班每班签核一次；
4）模具正常周期清扫前对模具/定位针状态确认：完整无缺失填写“OK”，有缺失填写“NG”；
5）洗模每模材料成型外观确认：每模成型填充完整填写“OK”，有填充不完整填写“NG”。
| 6）所有点检项目均点检显示值 | [10 empty] | F-RD09AB REV:10

## WPRS-0001
强茂电子（无锡）有限公司
成型洗模检查记录表（SMD AU Auto Mold ）
2026 年 | [24 empty] | 机台：WPRS-0001
日期 |  | 时间/班别 | 洗模原因 | 洗模方式 | 模数 | 固化时间 (sec) | 模具号 | 合模压力(ton) | 注塑压强(kgf/cm²) | 上/下模温(℃) | [6 empty] | 洗模每模材料成型外观确认 |  |  |  |  | 模具状态 | 定位针状态 | 签名 | 备注
[10 empty] | 区分 | 设定值 |  | 显示值
[13 empty] | 1 | 2 | 3 | 4 | 1'st | 2'nd | 3'th | 4'th | 5'th
04/04 |  | 08:36/B | A | X | 5 | 300 | SMA-C-03 | 90 | 90 | 上模 | 175 |  | 175 | 175 | 175 | 175 | [7 empty] | 曹朋云
[10 empty] | 下模 | 175 |  | 175 | 175 | 175 | 175
[7 empty] | SMA_C_02 | 90.2 | 90 | 上模 | 175 |  | 174.9 | 175.0 | 175.0 | 175.0 | [7 empty] | 曹朋云
[10 empty] | 下模 | 175 |  | 174.9 | 175.0 | 175.0 | 175.0
[7 empty] | SMA-C-04 | 90 | 90 | 上模 | 175 |  | 175 | 175 | 175 | 175 | [7 empty] | 曹朋云
[10 empty] | 下模 | 175 |  | 175 | 175 | 175 | 175
|  |  | A | Y | 3 | 420 | SMA_C_03 | 66 | / | 上模 | 175 |  | 175.1 | 175.1 | 175.1 | 175 | [7 empty] | 曹朋云
[10 empty] | 下模 | 175 |  | 174.9 | 175.1 | 175.1 | 174.9
[7 empty] | SMA_C_02 | 68.1 | / | 上模 | 175 |  | 174.9 | 175 | 175 | 174.9 | [7 empty] | 曹朋云
[10 empty] | 下模 | 175 |  | 175 | 175 | 175 | 175
[7 empty] | SMA_C_04 | 68.2 | / | 上模 | 175 |  | 175.2 | 175.1 | 175.1 | 174.9 | [7 empty] | 曹朋云
[10 empty] | 下模 | 175 |  | 174.8 | 175 | 175 | 174.9
|  |  | A | Z | 2 | 420 | SMA_C_03 | 66.3 | / | 上模 | 175 |  | 175 | 175.1 | 175.1 | 175 | [7 empty] | 曹朋云
[10 empty] | 下模 | 175 |  | 174.9 | 175 | 175 | 174.9
[7 empty] | SMA_C_02 | 68.4 | / | 上模 | 175 |  | 174.9 | 175 | 175 | 174.9 | [7 empty] | 曹朋云
[10 empty] | 下模 | 175 |  | 175 | 175 | 175 | 175
[7 empty] | SMA_C_04 | 68.4 | / | 上模 | 175 |  | 175.2 | 175.1 | 175.1 | 174.9 | [7 empty] | 曹朋云
[10 empty] | 下模 | 175 |  | 174.8 | 175 | 175 | 174.9
04/07 |  | 11:27/B | A | X | 5 | 300 | SMA-C-03 | 90 | 90 | 上模 | 175 |  | 175 | 175 | 175 | 175 | [7 empty] | 曹朋云
[10 empty] | 下模 | 175 |  | 175 | 175 | 175 | 175
[7 empty] | SMA_C_02 | 89.9 | 90 | 上模 | 175 |  | 174.9 | 175.0 | 175.0 | 174.9 | [7 empty] | 曹朋云
[10 empty] | 下模 | 175 |  | 174.9 | 175.0 | 174.9 | 175.0
[7 empty] | SMA-C-04 | 89 | 90 | 上模 | 175 |  | 175 | 175 | 175 | 175 | [7 empty] | 曹朋云
[10 empty] | 下模 | 175 |  | 175 | 175 | 175 | 175
|  |  | A | Y | 3 | 420 | SMA_C_03 | 65.1 | / | 上模 | 175 |  | 174.6 | 174.4 | 174.4 | 174.5 | [7 empty] | 曹朋云
[10 empty] | 下模 | 175 |  | 174.9 | 174.7 | 174.8 | 174.9
[7 empty] | SMA_C_02 | 67.9 | / | 上模 | 175 |  | 174.7 | 174.7 | 174.7 | 174.8 | [7 empty] | 曹朋云
[10 empty] | 下模 | 175 |  | 174.9 | 174.9 | 174.8 | 174.9
[7 empty] | SMA_C_04 | 66.7 | / | 上模 | 175 |  | 175 | 174.9 | 174.9 | 174.8 | [7 empty] | 曹朋云
[10 empty] | 下模 | 175 |  | 174.9 | 174.9 | 174.9 | 174.9
|  |  | A | Z | 2 | 420 | SMA_C_03 | 65.1 | / | 上模 | 175 |  | 174.6 | 174.4 | 174.4 | 174.5 | [7 empty] | 曹朋云
[10 empty] | 下模 | 175 |  | 174.9 | 174.7 | 174.8 | 174.9
[7 empty] | SMA_C_02 | 67 | / | 上模 | 175 |  | 174.7 | 174.7 | 174.7 | 174.8 | [7 empty] | 曹朋云
[10 empty] | 下模 | 175 |  | 174.9 | 174.8 | 174.8 | 174.9
[7 empty] | SMA_C_04 | 66.7 | / | 上模 | 175 |  | 175 | 174.9 | 174.9 | 174.8 | [7 empty] | 曹朋云
[10 empty] | 下模 | 175 |  | 174.9 | 174.8 | 174.9 | 174.9
04/07 |  | 20:30/A | A | X | 5 | 300 | SMA_C_03 | 90.1 | 90.2 | 上模 | 175 |  | 174.9 | 175.0 | 175.0 | 174.9 | [7 empty] | 丁红艳
[10 empty] | 下模 | 175 |  | 175.0 | 175.0 | 175.1 | 175.0
[7 empty] | SMA_C_02 | 89.7 | 89.8 | 上模 | 175 |  | 174.9 | 175.0 | 175.0 | 174.9 | [7 empty] | 丁红艳
[10 empty] | 下模 | 175 |  | 175.0 | 175.0 | 175.1 | 175.0
[7 empty] | SMA_C_04 | 89.8 | 89.9 | 上模 | 175 |  | 175.0 | 175.0 | 175.0 | 175.0 | [7 empty] | 丁红艳
[10 empty] | 下模 | 175 |  | 175.0 | 175.0 | 175.0 | 175.0
|  |  | A | Y | 3 | 420 | SMA_C_03 | 65.4 | / | 上模 | 175 |  | 175 | 175 | 175.1 | 175 | [7 empty] | 丁红艳
[10 empty] | 下模 | 175 |  | 175 | 175.1 | 175.1 | 175
[7 empty] | SMA_C_02 | 69.4 | / | 上模 | 175 |  | 175.1 | 175.1 | 175.1 | 175 | [7 empty] | 丁红艳
[10 empty] | 下模 | 175 |  | 175 | 175 | 175 | 175
[7 empty] | SMA_C_04 | 68.9 | / | 上模 | 175 |  | 175 | 175.1 | 175.1 | 175 | [7 empty] | 丁红艳
[10 empty] | 下模 | 175 |  | 175 | 175.1 | 175.1 | 175
|  |  | A | Z | 2 | 420 | SMA_C_03 | 65.6 | / | 上模 | 175 |  | 175 | 175 | 175 | 174.9 | [7 empty] | 丁红艳
[10 empty] | 下模 | 175 |  | 175 | 175.1 | 175 | 175
[7 empty] | SMA_C_02 | 69.7 | / | 上模 | 175 |  | 175 | 175 | 175 | 175 | [7 empty] | 丁红艳
[10 empty] | 下模 | 175 |  | 175 | 175 | 175 | 175
[7 empty] | SMA_C_04 | 69.1 | / | 上模 | 175 |  | 175 | 175 | 175 | 174.9 | [7 empty] | 丁红艳
[10 empty] | 下模 | 175 |  | 175 | 175 | 175 | 175
04/08 |  | 08:10/B | A | X | 5 | 300 | SMA_C_03 | 89.9 | 89.8 | 上模 | 175 |  | 175.1 | 175.1 | 175.1 | 175.1 | [7 empty] | 曹朋云
[10 empty] | 下模 | 175 |  | 175.0 | 175.1 | 175.1 | 175.0
[7 empty] | SMA_C_02 | 90.2 | 90.0 | 上模 | 175 |  | 175.1 | 175.2 | 175.2 | 175.1 | [7 empty] | 曹朋云
[10 empty] | 下模 | 175 |  | 175.1 | 175.1 | 175.1 | 175.0
[7 empty] | SMA_C_04 | 89.9 | 90.0 | 上模 | 175 |  | 175.1 | 175.2 | 175.2 | 175.1 | [7 empty] | 曹朋云
[10 empty] | 下模 | 175 |  | 175.0 | 175.1 | 175.1 | 175.0
|  |  | A | Y | 3 | 420 | SMA_C_03 | 65.3 | / | 上模 | 175 |  | 174.9 | 175.1 | 175.1 | 174.9 | [7 empty] | 曹朋云
[10 empty] | 下模 | 175 |  | 174.9 | 175 | 175 | 174.9
[7 empty] | SMA_C_02 | 68.1 | / | 上模 | 175 |  | 174.9 | 175.1 | 175.1 | 174.8 | [7 empty] | 曹朋云
[10 empty] | 下模 | 175 |  | 174.9 | 175.1 | 175 | 174.9
[7 empty] | SMA_C_04 | 67.4 | / | 上模 | 175 |  | 175 | 175 | 175 | 174.8 | [7 empty] | 曹朋云
[10 empty] | 下模 | 175 |  | 174.9 | 175 | 175 | 174.9
|  |  | A | Z | 2 | 420 | SMA_C_03 | 65.5 | / | 上模 | 175 |  | 174.9 | 175.1 | 175 | 174.8 | [7 empty] | 曹朋云
[10 empty] | 下模 | 175 |  | 174.9 | 175 | 175 | 174.9
[7 empty] | SMA_C_02 | 68.3 | / | 上模 | 175 |  | 174.9 | 175.1 | 175.1 | 174.8 | [7 empty] | 曹朋云
[10 empty] | 下模 | 175 |  | 174.9 | 175 | 175 | 174.9
[7 empty] | SMA_C_04 | 67.6 | / | 上模 | 175 |  | 175 | 175 | 175 | 174.8 | [7 empty] | 曹朋云
[10 empty] | 下模 | 175 |  | 174.9 | 174.9 | 175 | 174.9
04/08 |  | 20:39/A | A | X | 5 | 300 | SMA_C_03 | 90.2 | 89.8 | 上模 | 175 |  | 175.0 | 175.1 | 175.1 | 175.0 | [7 empty] | 丁红艳
[10 empty] | 下模 | 175 |  | 174.9 | 175.1 | 175.0 | 174.9
[7 empty] | SMA_C_02 | 89.9 | 90.2 | 上模 | 175 |  | 175.0 | 175.0 | 175.0 | 175.0 | [7 empty] | 丁红艳
[10 empty] | 下模 | 175 |  | 175.0 | 175.0 | 175.1 | 175.0
[7 empty] | SMA_C_04 | 89.9 | 90.0 | 上模 | 175 |  | 175.0 | 175.1 | 175.0 | 175.0 | [7 empty] | 丁红艳
[10 empty] | 下模 | 175 |  | 175.0 | 175.1 | 175.0 | 175.0
|  |  | A | Y | 3 | 420 | SMA_C_03 | 66.1 | / | 上模 | 175 |  | 175 | 175.1 | 175.1 | 175 | [7 empty] | 丁红艳
[10 empty] | 下模 | 175 |  | 175.1 | 175 | 175.1 | 175
[7 empty] | SMA_C_02 | 69.3 | / | 上模 | 175 |  | 175.1 | 175.1 | 175 | 175 | [7 empty] | 丁红艳
[10 empty] | 下模 | 175 |  | 175 | 175.1 | 175.1 | 175
[7 empty] | SMA_C_04 | 68.7 | / | 上模 | 175 |  | 175.1 | 175.1 | 175 | 175 | [7 empty] | 丁红艳
[10 empty] | 下模 | 175 |  | 175 | 175 | 175 | 175
|  |  | A | Z | 2 | 420 | SMA_C_03 | 66.3 | / | 上模 | 175 |  | 175 | 175 | 175 | 175 | [7 empty] | 丁红艳
[10 empty] | 下模 | 175 |  | 175 | 175 | 175 | 175
[7 empty] | SMA_C_02 | 69.6 | / | 上模 | 175 |  | 175 | 175 | 175 | 175 | [7 empty] | 丁红艳
[10 empty] | 下模 | 175 |  | 175 | 175.1 | 175.1 | 175
[7 empty] | SMA_C_04 | 68.9 | / | 上模 | 175 |  | 175 | 175.1 | 175 | 175 | [7 empty] | 丁红艳
[10 empty] | 下模 | 175 |  | 175 | 175 | 175 | 175
04/09 |  | 08:13/B | A | X | 5 | 300 | SMA_C_03 | 89.9 | 90.2 | 上模 | 175 |  | 175.1 | 175.0 | 175.0 | 175.0 | [7 empty] | 曹朋云
[10 empty] | 下模 | 175 |  | 175.0 | 175.0 | 175.0 | 175.0
[7 empty] | SMA_C_02 | 90.2 | 90.1 | 上模 | 175 |  | 175.1 | 175.1 | 175.1 | 175.1 | [7 empty] | 曹朋云
[10 empty] | 下模 | 175 |  | 175.1 | 175.1 | 175.1 | 175.1
[7 empty] | SMA_C_04 | 89.9 | 89.9 | 上模 | 175 |  | 175.1 | 175.1 | 175.1 | 175.1 | [7 empty] | 曹朋云
[10 empty] | 下模 | 175 |  | 175.0 | 175.1 | 175.0 | 175.0
|  |  | A | Y | 3 | 420 | SMA_C_03 | 69.9 | / | 上模 | 175 |  | 175.1 | 175.2 | 175.2 | 174.9 | [7 empty] | 曹朋云
[10 empty] | 下模 | 175 |  | 174.9 | 175.1 | 175 | 174.9
[7 empty] | SMA_C_02 | 67.6 | / | 上模 | 175 |  | 174.9 | 175.1 | 175.1 | 174.9 | [7 empty] | 曹朋云
[10 empty] | 下模 | 175 |  | 174.9 | 175.1 | 175 | 174.9
[7 empty] | SMA_C_04 | 68.8 | / | 上模 | 175 |  | 174.9 | 175.1 | 175 | 174.9 | [7 empty] | 曹朋云
[10 empty] | 下模 | 175 |  | 174.9 | 175 | 175.1 | 174.9
|  |  | A | Z | 2 | 420 | SMA_C_03 | 60.3 | / | 上模 | 175 |  | 175 | 175.2 | 175.2 | 174.9 | [7 empty] | 曹朋云
[10 empty] | 下模 | 175 |  | 174.9 | 175 | 175 | 174.8
[7 empty] | SMA_C_02 | 67.9 | / | 上模 | 175 |  | 174.8 | 175.1 | 175.1 | 174.9 | [7 empty] | 曹朋云
[10 empty] | 下模 | 175 |  | 174.9 | 175 | 175 | 174.9
[7 empty] | SMA_C_04 | 69 | / | 上模 | 175 |  | 174.9 | 175.1 | 175 | 174.9 | [7 empty] | 曹朋云
[10 empty] | 下模 | 175 |  | 174.9 | 175 | 175.1 | 174.9
04/09 |  | 20:30/A | A | X | 5 | 300 | SMA_C_03 | 90.0 | 90.2 | 上模 | 175 |  | 174.9 | 175.0 | 175.0 | 174.9 | [7 empty] | 丁红艳
[10 empty] | 下模 | 175 |  | 175.0 | 175.1 | 175.1 | 174.9
[7 empty] | SMA_C_02 | 89.9 | 90.0 | 上模 | 175 |  | 174.9 | 175.0 | 175.0 | 174.9 | [7 empty] | 丁红艳
[10 empty] | 下模 | 175 |  | 175.0 | 175.1 | 175.1 | 175.0
[7 empty] | SMA_C_04 | 89.9 | 90.0 | 上模 | 175 |  | 175.0 | 175.0 | 175.1 | 175.0 | [7 empty] | 丁红艳
[10 empty] | 下模 | 175 |  | 174.9 | 175.1 | 175.0 | 174.9
|  |  | A | Y | 3 | 420 | SMA_C_03 | 61.5 | / | 上模 | 175 |  | 175.1 | 175.1 | 175.1 | 175.1 | [7 empty] | 丁红艳
[10 empty] | 下模 | 175 |  | 175 | 175.1 | 175.1 | 175
[7 empty] | SMA_C_02 | 60.6 | / | 上模 | 175 |  | 175 | 175.1 | 175 | 175 | [7 empty] | 丁红艳
[10 empty] | 下模 | 175 |  | 175 | 175.1 | 175.1 | 175.1
[7 empty] | SMA_C_04 | 68.6 | / | 上模 | 175 |  | 175.1 | 175 | 175 | 175.1 | [7 empty] | 丁红艳
[10 empty] | 下模 | 175 |  | 175 | 175.1 | 175 | 175
|  |  | A | Z | 2 | 420 | SMA_C_03 | 61.7 | / | 上模 | 175 |  | 175 | 175 | 175.1 | 175 | [7 empty] | 丁红艳
[10 empty] | 下模 | 175 |  | 175 | 175 | 175 | 175
[7 empty] | SMA_C_02 | 69.2 | / | 上模 | 175 |  | 174.9 | 175 | 175 | 174.9 | [7 empty] | 丁红艳
[10 empty] | 下模 | 175 |  | 175 | 175.1 | 175.1 | 175
[7 empty] | SMA_C_04 | 68.8 | / | 上模 | 175 |  | 175 | 175 | 175 | 175 | [7 empty] | 丁红艳
[10 empty] | 下模 | 175 |  | 175 | 175.1 | 175 | 175.1
04/10 |  | 08:07/B | A | X | 5 | 300 | SMA_C_03 | 89.8 | 90.1 | 上模 | 175 |  | 175.1 | 175.0 | 175.0 | 175.0 | [7 empty] | 曹朋云
[10 empty] | 下模 | 175 |  | 175.0 | 175.0 | 175.0 | 175.1
[7 empty] | SMA_C_02 | 90.4 | 89.9 | 上模 | 175 |  | 175.1 | 175.1 | 175.1 | 175.0 | [7 empty] | 曹朋云
[10 empty] | 下模 | 175 |  | 175.0 | 175.1 | 175.1 | 175.0
[7 empty] | SMA_C_04 | 89.9 | 90.2 | 上模 | 175 |  | 175.1 | 175.1 | 175.0 | 175.1 | [7 empty] | 曹朋云
[10 empty] | 下模 | 175 |  | 175.0 | 175.0 | 175.0 | 175.0
|  |  | A | Y | 3 | 420 | SMA_C_03 | 69.7 | / | 上模 | 175 |  | 175 | 175.1 | 175.1 | 175 | [7 empty] | 曹朋云
[10 empty] | 下模 | 175 |  | 175 | 175.1 | 175 | 174.9
[7 empty] | SMA_C_02 | 68.8 | / | 上模 | 175 |  | 175 | 175 | 175 | 174.9 | [7 empty] | 曹朋云
[10 empty] | 下模 | 175 |  | 174.9 | 175.1 | 175.1 | 174.9
[7 empty] | SMA_C_04 | 68 | / | 上模 | 175 |  | 175 | 175.1 | 175.1 | 175 | [7 empty] | 曹朋云
[10 empty] | 下模 | 175 |  | 174.9 | 175.1 | 175.1 | 174.9
|  |  | A | Z | 2 | 420 | SMA_C_03 | 60 | / | 上模 | 175 |  | 175 | 175.1 | 175.1 | 174.9 | [7 empty] | 曹朋云
[10 empty] | 下模 | 175 |  | 174.9 | 175.1 | 175 | 174.9
[7 empty] | SMA_C_02 | 69 | / | 上模 | 175 |  | 174.9 | 175 | 175 | 174.9 | [7 empty] | 曹朋云
[10 empty] | 下模 | 175 |  | 174.9 | 175 | 175.1 | 174.9
[7 empty] | SMA_C_04 | 68.2 | / | 上模 | 175 |  | 174.9 | 175.1 | 175.1 | 174.9 | [7 empty] | 曹朋云
[10 empty] | 下模 | 175 |  | 174.9 | 175.1 | 175.1 | 175
04/10 |  | 20:32/A | A | X | 5 | 300 | SMA_C_03 | 90.0 | 90.0 | 上模 | 175 |  | 174.9 | 175.0 | 175.0 | 174.9 | [7 empty] | 丁红艳
[10 empty] | 下模 | 175 |  | 174.9 | 175.1 | 175.1 | 174.9
[7 empty] | SMA_C_02 | 89.8 | 90.2 | 上模 | 175 |  | 174.9 | 175.0 | 175.0 | 174.9 | [7 empty] | 丁红艳
[10 empty] | 下模 | 175 |  | 174.9 | 175.0 | 175.1 | 175.0
[7 empty] | SMA_C_04 | 89.9 | 89.9 | 上模 | 175 |  | 174.9 | 175.0 | 175.0 | 174.9 | [7 empty] | 丁红艳
[10 empty] | 下模 | 175 |  | 174.9 | 175.1 | 175.0 | 174.9
|  |  | A | Y | 3 | 420 | SMA_C_03 | 58.8 | / | 上模 | 175 |  | 175 | 175 | 175 | 175.1 | [7 empty] | 丁红艳
[10 empty] | 下模 | 175 |  | 175 | 175.1 | 175 | 175.1
[7 empty] | SMA_C_02 | 69.2 | / | 上模 | 175 |  | 175 | 175 | 175 | 175 | [7 empty] | 丁红艳
[10 empty] | 下模 | 175 |  | 175.1 | 175.1 | 175.1 | 175.1
[7 empty] | SMA_C_04 | 68.9 | / | 上模 | 175 |  | 175.1 | 175.1 | 175 | 175.1 | [7 empty] | 丁红艳
[10 empty] | 下模 | 175 |  | 175 | 175.1 | 175 | 175
|  |  | A | Z | 2 | 420 | SMA_C_03 | 58.7 | / | 上模 | 175 |  | 175 | 175 | 175 | 175 | [7 empty] | 丁红艳
[10 empty] | 下模 | 175 |  | 175 | 175 | 175 | 175
[7 empty] | SMA_C_02 | 69.6 | / | 上模 | 175 |  | 174.9 | 175 | 175 | 174.9 | [7 empty] | 丁红艳
[10 empty] | 下模 | 175 |  | 175 | 175 | 175 | 175
[7 empty] | SMA_C_04 | 69.1 | / | 上模 | 175 |  | 175 | 175.1 | 175 | 175 | [7 empty] | 丁红艳
[10 empty] | 下模 | 175 |  | 174.9 | 175 | 175 | 175
注： | 1）洗模原因包括：A.开班洗模、B.二次洗模（模具维修、成型异常、停机＞4H）、C.待机润模(待机 2~4H)，填写时填写对应编号；
2）洗模方式包括：X.模穴清洗（洗模胶）、Y.模面清洗（清模胶条）、Z.离型作业（润模胶条），填写时填写对应编号；
3）洗模参数检查频率每班开始生产前，“签核”栏由课长/领班每班签核一次；
4）模具正常周期清扫前对模具/定位针状态确认：完整无缺失填写“OK”，有缺失填写“NG”；
5）洗模每模材料成型外观确认：每模成型填充完整填写“OK”，有填充不完整填写“NG”。
| 6）所有点检项目均点检显示值 | [10 empty] | F-RD09AB REV:10

## WPRS-0002
强茂电子（无锡）有限公司
成型洗模检查记录表（SMD AU Auto Mold ）
2026 年 | [24 empty] | 机台：WPRS-0002
日期 |  | 时间/班别 | 洗模原因 | 洗模方式 | 模数 | 固化时间 (sec) | 模具号 | 合模压力(ton) | 注塑压强(kgf/cm²) | 上/下模温(℃) | [6 empty] | 洗模每模材料成型外观确认 |  |  |  |  | 模具状态 | 定位针状态 | 签名 | 备注
[10 empty] | 区分 | 设定值 |  | 显示值
[13 empty] | 1 | 2 | 3 | 4 | 1'st | 2'nd | 3'th | 4'th | 5'th
04/04 |  | 09:08/B | A | X | 5 | 300 | SMC-C-04 | 90 | 85.5 | 上模 | 175 |  | 175 | 175 | 175 | 175 | [7 empty] | 朱世俊
[10 empty] | 下模 | 175 |  | 175 | 175 | 175 | 175
[7 empty] | SMC-C-02 | 90.1 | 85.1 | 上模 | 175 |  | 175 | 175 | 175 | 175 | [7 empty] | 朱世俊
[10 empty] | 下模 | 175 |  | 175 | 175 | 175 | 175
[7 empty] | SMC-C-01 | 90.1 | 85.6 | 上模 | 175 |  | 175 | 175 | 175 | 175 | [7 empty] | 朱世俊
[10 empty] | 下模 | 175 |  | 175 | 175 | 175 | 175
[7 empty] | SMC-C-03 | 90.1 | 85.2 | 上模 | 175 |  | 175 | 175 | 175 | 175 | [7 empty] | 朱世俊
[10 empty] | 下模 | 175 |  | 175 | 175 | 175 | 175
|  |  | A | Y | 3 | 420 | SMC-C-04 | 45.1 | / | 上模 | 175 |  | 175 | 175 | 175 | 175 | [7 empty] | 朱世俊
[10 empty] | 下模 | 175 |  | 175 | 174.7 | 175 | 175
[7 empty] | SMC-C-02 | 38.6 | / | 上模 | 175 |  | 174.7 | 175 | 175 | 174.8 | [7 empty] | 朱世俊
[10 empty] | 下模 | 175 |  | 175 | 175 | 175 | 175
[7 empty] | SMC-C-01 | 40.1 | / | 上模 | 175 |  | 175 | 175 | 175 | 175 | [7 empty] | 朱世俊
[10 empty] | 下模 | 175 |  | 175 | 175 | 175 | 175
[7 empty] | SMC-C-03 | 42.1 | / | 上模 | 175 |  | 175 | 175 | 175 | 175 | [7 empty] | 朱世俊
[10 empty] | 下模 | 175 |  | 175 | 175 | 175 | 175
|  |  | A | Z | 2 | 420 | SMC-C-04 | 38.3 | / | 上模 | 175 |  | 175 | 175 | 174.7 | 175 | [7 empty] | 朱世俊
[10 empty] | 下模 | 175 |  | 175 | 175 | 174.7 | 175
[7 empty] | SMC-C-02 | 41 | / | 上模 | 175 |  | 175 | 175 | 175 | 175 | [7 empty] | 朱世俊
[10 empty] | 下模 | 175 |  | 175 | 175 | 175 | 175
[7 empty] | SMC-C-01 | 35.1 | / | 上模 | 175 |  | 175 | 175 | 175 | 175 | [7 empty] | 朱世俊
[10 empty] | 下模 | 175 |  | 174.7 | 174.9 | 175 | 175
[7 empty] | SMC-C-03 | 36.7 | / | 上模 | 175 |  | 175 | 175 | 175 | 174.7 | [7 empty] | 朱世俊
[10 empty] | 下模 | 175 |  | 175 | 175 | 175 | 175
04/07 |  | 11:27/B | A | X | 5 | 300 | SMC_C_04 | 90.1 | 84.7 | 上模 | 175 |  | 175.0 | 175.1 | 175.1 | 175.0 | [7 empty] | 朱世俊
[10 empty] | 下模 | 175 |  | 175.1 | 175.1 | 175.0 | 175.1
[7 empty] | SMC_C_02 | 90.1 | 84.8 | 上模 | 175 |  | 175.0 | 175.0 | 175.1 | 175.1 | [7 empty] | 朱世俊
[10 empty] | 下模 | 175 |  | 175.1 | 175.1 | 175.1 | 175.0
[7 empty] | SMC_C_01 | 89.9 | 84.9 | 上模 | 175 |  | 175.0 | 175.0 | 175.1 | 175.0 | [7 empty] | 朱世俊
[10 empty] | 下模 | 175 |  | 175.0 | 175.1 | 175.0 | 175.0
[7 empty] | SMC_C_03 | 90 | 85 | 上模 | 175 |  | 175.0 | 175.0 | 175.0 | 175.0 | [7 empty] | 朱世俊
[10 empty] | 下模 | 175 |  | 175.0 | 175.0 | 175.0 | 175.0
|  |  | A | Y | 3 | 420 | SMC_C_04 | 45 | / | 上模 | 175 |  | 174.8 | 174.9 | 174.9 | 174.9 | [7 empty] | 朱世俊
[10 empty] | 下模 | 175 |  | 174.9 | 175 | 174.9 | 174.9
[7 empty] | SMC_C_02 | 42.7 | / | 上模 | 175 |  | 175 | 175.2 | 175.2 | 175 | [7 empty] | 朱世俊
[10 empty] | 下模 | 175 |  | 175 | 175 | 175.1 | 175
[7 empty] | SMC_C_01 | 45 | / | 上模 | 175 |  | 174.9 | 175 | 175 | 174.9 | [7 empty] | 朱世俊
[10 empty] | 下模 | 175 |  | 175 | 174.9 | 175 | 175
[7 empty] | SMC_C_03 | 50.1 | / | 上模 | 175 |  | 175.2 | 175.3 | 175.3 | 175.2 | [7 empty] | 朱世俊
[10 empty] | 下模 | 175 |  | 175.1 | 175 | 175 | 175
|  |  | A | Z | 2 | 420 | SMC_C_04 | 39.7 | / | 上模 | 175 |  | 175.2 | 175.3 | 175.2 | 175.2 | [7 empty] | 朱世俊
[10 empty] | 下模 | 175 |  | 175 | 175.2 | 175.3 | 175.1
[7 empty] | SMC_C_02 | 38.2 | / | 上模 | 175 |  | 175 | 175.1 | 175 | 175 | [7 empty] | 朱世俊
[10 empty] | 下模 | 175 |  | 175 | 174.9 | 174.9 | 175
[7 empty] | SMC_C_01 | 42.9 | / | 上模 | 175 |  | 175 | 174.9 | 174.9 | 175 | [7 empty] | 朱世俊
[10 empty] | 下模 | 175 |  | 175 | 174.9 | 175 | 175
[7 empty] | SMC_C_03 | 49 | / | 上模 | 175 |  | 175 | 175 | 175 | 175 | [7 empty] | 朱世俊
[10 empty] | 下模 | 175 |  | 175 | 175.1 | 175.1 | 175
04/07 |  | 21:27/A | A | X | 5 | 300 | SMC_C-04 | 89 | 89.5 | 上模 | 175 |  | 174 | 174 | 173 | 175 | [7 empty] | L260113
[10 empty] | 下模 | 175 |  | 175 | 174 | 174 | 173
[7 empty] | SMC_C_02 | 89.7 | 89.6 | 上模 | 175 |  | 174 | 174 | 173 | 176 | [7 empty] | L260113
[10 empty] | 下模 | 175 |  | 174 | 175 | 173 | 174
[7 empty] | SMC_C_01 | 89.6 | 89.7 | 上模 | 175 |  | 174 | 175 | 175 | 174 | [7 empty] | L260113
[10 empty] | 下模 | 175 |  | 174 | 176 | 175 | 173
[7 empty] | SMC_C_03 | 89.7 | 89.5 | 上模 | 175 |  | 174 | 174 | 175 | 173 | [7 empty] | L260113
[10 empty] | 下模 | 175 |  | 175 | 176 | 173 | 172
|  |  | A | Y | 3 | 420 | SMC_C_04 | 54 | / | 上模 | 175 |  | 174 | 174 | 174 | 175 | [7 empty] | L260113
[10 empty] | 下模 | 175 |  | 174 | 173 | 173 | 175
[7 empty] | SMC_C_02 | 54 | / | 上模 | 175 |  | 174 | 174 | 175 | 175 | [7 empty] | L260113
[10 empty] | 下模 | 175 |  | 175 | 175 | 174 | 173
[7 empty] | SMC_C_01 | 56 | / | 上模 | 175 |  | 174 | 175 | 173 | 173 | [7 empty] | L260113
[10 empty] | 下模 | 175 |  | 175 | 174 | 175 | 173
[7 empty] | SMC_C_03 | 53 | / | 上模 | 175 |  | 174 | 175 | 173 | 174 | [7 empty] | L260113
[10 empty] | 下模 | 175 |  | 174 | 174 | 174 | 173
|  |  | A | Z | 2 | 420 | SMC_C_04 | 53 | / | 上模 | 175 |  | 174 | 173 | 175 | 173 | [7 empty] | L260113
[10 empty] | 下模 | 175 |  | 174 | 173 | 175 | 175
[7 empty] | SMC_C_02 | 56 | / | 上模 | 175 |  | 175 | 174 | 175 | 173 | [7 empty] | L260113
[10 empty] | 下模 | 175 |  | 174 | 174 | 173 | 174
[7 empty] | SMC__C_01 | 54 | / | 上模 | 175 |  | 174 | 174 | 172 | 175 | [7 empty] | L260113
[10 empty] | 下模 | 175 |  | 175 | 174 | 175 | 174
[7 empty] | SMC_C_03 | 55 | / | 上模 | 175 |  | 174 | 173 | 174 | 175 | [7 empty] | L260113
[10 empty] | 下模 | 175 |  | 175 | 174 | 173 | 173
04/08 |  | 08:51/B | A | X | 5 | 300 | SMC-C-04 | 90.1 | 85.3 | 上模 | 175 |  | 175 | 175.0 | 175 | 175.1 | [7 empty] | 朱世俊
[10 empty] | 下模 | 175 |  | 175 | 175.0 | 175.1 | 174.7
[7 empty] | SMC-C-02 | 90.1 | 84.9 | 上模 | 175 |  | 174.7 | 175 | 175.0 | 174.7 | [7 empty] | 朱世俊
[10 empty] | 下模 | 175 |  | 175 | 175.0 | 175.1 | 175.0
[7 empty] | SMC-C-01 | 90 | 85.1 | 上模 | 175 |  | 174.7 | 175 | 175.0 | 175 | [7 empty] | 朱世俊
[10 empty] | 下模 | 175.0 |  | 175 | 175.1 | 175 | 175.0
[7 empty] | SMC-C-03 | 90.1 | 85.4 | 上模 | 175 |  | 175 | 175 | 175.0 | 175.1 | [7 empty] | 朱世俊
[10 empty] | 下模 | 175 |  | 175 | 175 | 175.0 | 175
|  |  | A | Y | 3 | 420 | SMC_C_04 | 41.5 | / | 上模 | 175 |  | 174.9 | 175 | 175.2 | 174.9 | [7 empty] | 朱世俊
[10 empty] | 下模 | 175 |  | 175 | 175.3 | 175.3 | 175
[7 empty] | SMC_C_02 | 39.7 | / | 上模 | 175 |  | 175 | 175.2 | 175.2 | 175 | [7 empty] | 朱世俊
[10 empty] | 下模 | 175 |  | 175 | 175.1 | 175.1 | 174.9
[7 empty] | SMC_C_01 | 41.5 | / | 上模 | 175 |  | 175 | 175.3 | 175.3 | 174.9 | [7 empty] | 朱世俊
[10 empty] | 下模 | 175 |  | 175 | 175 | 175 | 175
[7 empty] | SMC_C_03 | 45 | / | 上模 | 175 |  | 175.1 | 175.2 | 175.2 | 175.1 | [7 empty] | 朱世俊
[10 empty] | 下模 | 175 |  | 175 | 175 | 175 | 175
|  |  | A | Z | 2 | 420 | SMC_C_04 | 43.9 | / | 上模 | 175 |  | 175 | 175.1 | 175.1 | 174.9 | [7 empty] | 朱世俊
[10 empty] | 下模 | 175 |  | 174.9 | 175.1 | 175.1 | 175
[7 empty] | SMC_C_02 | 39.9 | / | 上模 | 175 |  | 174.9 | 175 | 175 | 174.9 | [7 empty] | 朱世俊
[10 empty] | 下模 | 175 |  | 174.9 | 175 | 175 | 174.9
[7 empty] | SMC_C_01 | 43.9 | / | 上模 | 175 |  | 175.1 | 175.2 | 175.2 | 175 | [7 empty] | 朱世俊
[10 empty] | 下模 | 175 |  | 175 | 174.9 | 175 | 174.9
[7 empty] | SMC_C_03 | 38.4 | / | 上模 | 175 |  | 175.2 | 175.3 | 175.3 | 175.2 | [7 empty] | 朱世俊
[10 empty] | 下模 | 175 |  | 175.1 | 175 | 175 | 175
04/08 |  | 21:36/A | A | X | 5 | 300 | SMC_C_04 | 89 | 89.7 | 上模 | 175 |  | 174.5 | 174.4 | 174.6 | 174.3 | [7 empty] | L260113
[10 empty] | 下模 | 175 |  | 174.6 | 174.5 | 174.3 | 174.2
[7 empty] | SMC_C_02 | 89.6 | 89.5 | 上模 | 175 |  | 174.5 | 174.5 | 174.6 | 174.3 | [7 empty] | L260113
[10 empty] | 下模 | 175 |  | 174.5 | 174.3 | 174.4 | 174.5
[7 empty] | SMC_C_01 | 89.4 | 89.6 | 上模 | 175 |  | 174.5 | 174.3 | 174.3 | 174.5 | [7 empty] | L260113
[10 empty] | 下模 | 175 |  | 174.5 | 174.3 | 174.5 | 174.2
[7 empty] | SMC_C_03 | 89.4 | 89.7 | 上模 | 175 |  | 174.5 | 174.3 | 174.5 | 174.6 | [7 empty] | L260113
[10 empty] | 下模 | 175 |  | 174.6 | 174.2 | 174.3 | 174.5
|  |  | A | Y | 3 | 420 | SMC_C_04 | 54 | / | 上模 | 175 |  | 174.5 | 174.6 | 174.4 | 174.5 | [7 empty] | L260113
[10 empty] | 下模 | 175 |  | 174.3 | 174.3 | 174.1 | 174.6
[7 empty] | SMC_C_02 | 55 | / | 上模 | 175 |  | 174.6 | 174.5 | 174.4 | 174.5 | [7 empty] | L260113
[10 empty] | 下模 | 175 |  | 174.3 | 174.3 | 174.3 | 174.2
[7 empty] | SMC_C_01 | 56 | / | 上模 | 175 |  | 174.5 | 174.6 | 174.4 | 174.1 | [7 empty] | L260113
[10 empty] | 下模 | 175 |  | 174.6 | 174.3 | 174.6 | 174.4
[7 empty] | SMC_C_03 | 52 | / | 上模 | 175 |  | 174.5 | 174.3 | 174.5 | 174.1 | [7 empty] | L260113
[10 empty] | 下模 | 175 |  | 174.6 | 174.1 | 174.7 | 174.2
|  |  | A | Z | 2 | 420 | SMC_C_04 | 53 | / | 上模 | 175 |  | 174.5 | 174.6 | 174.2 | 174.4 | [7 empty] | L260113
[10 empty] | 下模 | 175 |  | 174.6 | 174.2 | 174.3 | 174.5
[7 empty] | SMC_C_02 | 56 | / | 上模 | 175 |  | 174.6 | 174.1 | 174.6 | 174.3 | [7 empty] | L260113
[10 empty] | 下模 | 175 |  | 174.2 | 174.6 | 174.2 | 174.6
[7 empty] | SMC_C_01 | 52 | / | 上模 | 175 |  | 174.6 | 174.2 | 174.5 | 174.2 | [7 empty] | L260113
[10 empty] | 下模 | 175 |  | 174.6 | 174.5 | 174.2 | 174.4
[7 empty] | SMC_C_03 | 54 | / | 上模 | 175 |  | 174.5 | 174.6 | 174.2 | 174.3 | [7 empty] | L260113
[10 empty] | 下模 | 175 |  | 174.4 | 174.5 | 174.1 | 174.3
04/09 |  | 08:59/B | A | X | 5 | 300 | SMC-C-04 | 90.1 | 84.8 | 上模 | 175 |  | 175 | 175 | 175 | 175 | [7 empty] | 朱世俊
[10 empty] | 下模 | 175 |  | 175 | 175 | 175 | 175.0
[7 empty] | SMC-C-02 | 90 | 85.5 | 上模 | 175 |  | 175 | 175.0 | 175 | 175 | [7 empty] | 朱世俊
[10 empty] | 下模 | 175 |  | 175 | 174.7 | 175 | 175
[7 empty] | SMC-C-01 | 90.1 | 85.1 | 上模 | 175 |  | 175 | 175 | 175 | 175.0 | [7 empty] | 朱世俊
[10 empty] | 下模 | 175 |  | 174.7 | 175 | 175 | 175
[7 empty] | SMC-C-03 | 90.1 | 85.1 | 上模 | 175 |  | 175 | 175 | 175.0 | 175 | [7 empty] | 朱世俊
[10 empty] | 下模 | 175.1 |  | 175 | 174.8 | 175 | 175.0
|  |  | A | Y | 3 | 420 | SMC-C-04 | 38.9 | / | 上模 | 175 |  | 175 | 175 | 175 | 175 | [7 empty] | 朱世俊
[10 empty] | 下模 | 175 |  | 175 | 175 | 175 | 175
[7 empty] | SMC-C-02 | 40.1 | / | 上模 | 175 |  | 175 | 175 | 175 | 175 | [7 empty] | 朱世俊
[10 empty] | 下模 | 175 |  | 175 | 175 | 175 | 175
[7 empty] | SMC-C-01 | 40.3 | / | 上模 | 175 |  | 175 | 175 | 175 | 175 | [7 empty] | 朱世俊
[10 empty] | 下模 | 175 |  | 175 | 175 | 175 | 174.7
[7 empty] | SMC-C-03 | 37.8 | / | 上模 | 175 |  | 174.7 | 175 | 175 | 175 | [7 empty] | 朱世俊
[10 empty] | 下模 | 175 |  | 175 | 175 | 175 | 175
|  |  | A | Z | 2 | 420 | SMC-C-04 | 39.1 | / | 上模 | 175 |  | 174.7 | 175 | 175 | 175 | [7 empty] | 朱世俊
[10 empty] | 下模 | 175 |  | 175 | 175 | 175 | 175
[7 empty] | SMC-C-02 | 38.6 | / | 上模 | 175 |  | 175 | 175 | 175 | 175 | [7 empty] | 朱世俊
[10 empty] | 下模 | 175 |  | 174.9 | 175 | 175 | 175
[7 empty] | SMC-C-01 | 37.9 | / | 上模 | 175 |  | 174.7 | 175 | 175 | 175 | [7 empty] | 朱世俊
[10 empty] | 下模 | 175 |  | 175 | 175 | 175 | 175
[7 empty] | SMC-C-03 | 36.5 | / | 上模 | 175 |  | 174.7 | 175 | 175 | 175.1 | [7 empty] | 朱世俊
[10 empty] | 下模 | 175 |  | 175 | 175 | 175 | 174.7
04/09 |  | 21:31/A | A | X | 5 | 300 | SMC_C_04 | 89.7 | 89.5 | 上模 | 175 |  | 174.2 | 174.6 | 174.2 | 174.5 | [7 empty] | L260113
[10 empty] | 下模 | 175 |  | 174.2 | 174.6 | 174.5 | 174.4
[7 empty] | SMC_C_02 | 89.1 | 89.4 | 上模 | 175 |  | 174.2 | 174.4 | 174.1 | 174.5 | [7 empty] | L260113
[10 empty] | 下模 | 175 |  | 174.6 | 174.3 | 174.5 | 174.3
[7 empty] | SMC_C_01 | 89.1 | 89.2 | 上模 | 175 |  | 174.6 | 174.5 | 174.1 | 174.5 | [7 empty] | L260113
[10 empty] | 下模 | 175 |  | 174.7 | 174.5 | 174.2 | 174.1
[7 empty] | SMC_C_03 | 89.1 | 89.3 | 上模 | 175 |  | 174.6 | 174.5 | 174.1 | 174.2 | [7 empty] | L260113
[10 empty] | 下模 | 175 |  | 174.1 | 174.5 | 174.3 | 174.5
|  |  | A | Y | 3 | 420 | SMC_C_04 | 54 | / | 上模 | 175 |  | 174.5 | 174.3 | 174.2 | 174.1 | [7 empty] | L260113
[10 empty] | 下模 | 175 |  | 174.5 | 174.5 | 174.1 | 174.2
[7 empty] | SMC_C_02 | 53 | / | 上模 | 175 |  | 174.7 | 174.4 | 174.5 | 174.2 | [7 empty] | L260113
[10 empty] | 下模 | 175 |  | 174.2 | 174.2 | 174.5 | 174.3
[7 empty] | SMC_C_01 | 53 | / | 上模 | 175 |  | 174.5 | 174.1 | 174.2 | 174.3 | [7 empty] | L260113
[10 empty] | 下模 | 175 |  | 174.6 | 174.3 | 174.5 | 174.3
[7 empty] | SMC_C_03 | 56 | / | 上模 | 175 |  | 174.6 | 174.2 | 174.3 | 174.5 | [7 empty] | L260113
[10 empty] | 下模 | 175 |  | 174.4 | 174.5 | 174.2 | 174.3
|  |  | A | Z | 2 | 420 | SMC_C_04 | 54 | / | 上模 | 175 |  | 174.5 | 174.2 | 174.2 | 174.1 | [7 empty] | L260113
[10 empty] | 下模 | 175 |  | 174.5 | 174.6 | 174.2 | 174.1
[7 empty] | SMC_C_02 | 53 | / | 上模 | 175 |  | 174.5 | 174.3 | 174.2 | 174.6 | [7 empty] | L260113
[10 empty] | 下模 | 175 |  | 174.5 | 174.5 | 174.1 | 174.2
[7 empty] | SMC_C_01 | 51 | / | 上模 | 175 |  | 174.2 | 174.5 | 174.1 | 174.3 | [7 empty] | L260113
[10 empty] | 下模 | 175 |  | 174.5 | 174.3 | 174.5 | 174.2
[7 empty] | SMC_C_03 | 53 | / | 上模 | 175 |  | 174.6 | 174.3 | 174.5 | 174.1 | [7 empty] | L260113
[10 empty] | 下模 | 175 |  | 174.5 | 174.2 | 174.1 | 174.3
04/10 |  | 08:50/B | A | X | 5 | 300 | SMC-C-04 | 90.1 | 85.3 | 上模 | 175 |  | 175 | 175 | 175.0 | 174.7 | [7 empty] | 朱世俊
[10 empty] | 下模 | 175 |  | 174.8 | 175 | 175 | 175.0
[7 empty] | SMC-C-02 | 90.1 | 84.9 | 上模 | 175 |  | 174.7 | 175 | 175.1 | 175 | [7 empty] | 朱世俊
[10 empty] | 下模 | 175 |  | 175.0 | 175.0 | 175.1 | 175
[7 empty] | SMC-C-01 | 90.2 | 85.3 | 上模 | 175 |  | 175 | 175.0 | 175 | 175.1 | [7 empty] | 朱世俊
[10 empty] | 下模 | 175 |  | 175 | 175.0 | 175 | 175.0
[7 empty] | SMC-C-03 | 90 | 85.1 | 上模 | 175 |  | 175 | 175.1 | 175 | 175.0 | [7 empty] | 朱世俊
[10 empty] | 下模 | 175 |  | 175.1 | 175 | 175.2 | 175
|  |  | A | Y | 3 | 420 | SMC_C_04 | 39.9 | / | 上模 | 175 |  | 175.2 | 175.3 | 175.3 | 175.1 | [7 empty] | 朱世俊
[10 empty] | 下模 | 175 |  | 175.1 | 175.2 | 175.4 | 175.1
[7 empty] | SMC_C_02 | 39.4 | / | 上模 | 175 |  | 174.9 | 175.1 | 175.1 | 174.9 | [7 empty] | 朱世俊
[10 empty] | 下模 | 175 |  | 174.9 | 175.1 | 175.1 | 174.9
[7 empty] | SMC_C_01 | 43.8 | / | 上模 | 175 |  | 174.9 | 175.1 | 175.2 | 175 | [7 empty] | 朱世俊
[10 empty] | 下模 | 175 |  | 174.9 | 175.1 | 175.1 | 175
[7 empty] | SMC_C_03 | 48 | / | 上模 | 175 |  | 175.1 | 175.1 | 175.1 | 175.1 | [7 empty] | 朱世俊
[10 empty] | 下模 | 175 |  | 175 | 175.1 | 175 | 175
|  |  | A | Z | 2 | 420 | SMC_C_04 | 39.5 | / | 上模 | 175 |  | 174.9 | 175 | 175.1 | 174.9 | [7 empty] | 朱世俊
[10 empty] | 下模 | 175 |  | 174.9 | 175.1 | 174.9 | 174.9
[7 empty] | SMC_C_02 | 42.5 | / | 上模 | 175 |  | 174.9 | 175.1 | 175.1 | 174.9 | [7 empty] | 朱世俊
[10 empty] | 下模 | 175 |  | 174.9 | 175 | 175 | 174.9
[7 empty] | SMC_C_01 | 44.9 | / | 上模 | 175 |  | 175.1 | 175.3 | 175.4 | 175.1 | [7 empty] | 朱世俊
[10 empty] | 下模 | 175 |  | 175 | 175 | 175 | 175
[7 empty] | SMC_C_03 | 37.8 | / | 上模 | 175 |  | 175.1 | 175.2 | 175.2 | 175.2 | [7 empty] | 朱世俊
[10 empty] | 下模 | 175 |  | 175 | 175 | 175 | 175
04/10 |  | 21:36/A | A | X | 5 | 300 | SMC_C_04 | 89.5 | 89.3 | 上模 | 175 |  | 174.6 | 174.1 | 174.2 | 174.3 | [7 empty] | L260113
[10 empty] | 下模 | 175 |  | 174.6 | 174.4 | 174.3 | 174.2
[7 empty] | SMC_C_02 | 89.5 | 89.2 | 上模 | 175 |  | 174.1 | 174.5 | 174.3 | 174.5 | [7 empty] | L260113
[10 empty] | 下模 | 175 |  | 174.2 | 174.6 | 174.3 | 174.6
[7 empty] | SMC_C_01 | 89.7 | 89.5 | 上模 | 175 |  | 174.6 | 174.4 | 174.2 | 174.5 | [7 empty] | L260113
[10 empty] | 下模 | 175 |  | 174.2 | 174.1 | 174.5 | 174.3
[7 empty] | SMC_C_03 | 89.5 | 89.3 | 上模 | 175 |  | 174.6 | 174.2 | 174.2 | 174.5 | [7 empty] | L260113
[10 empty] | 下模 | 175 |  | 174.2 | 174.6 | 174.2 | 174.5
|  |  | A | Y | 3 | 420 | SMC_C_04 | 54 | / | 上模 | 175 |  | 174.2 | 174.5 | 174.6 | 174.2 | [7 empty] | L260113
[10 empty] | 下模 | 175 |  | 174.1 | 174.5 | 174.6 | 174.2
[7 empty] | SMC_C_02 | 56 | / | 上模 | 175 |  | 174.5 | 174.3 | 174.2 | 174.2 | [7 empty] | L260113
[10 empty] | 下模 | 175 |  | 174.4 | 174.6 | 174.2 | 174.6
[7 empty] | SMC_C_01 | 52 | / | 上模 | 175 |  | 174.3 | 174.5 | 174.6 | 174.1 | [7 empty] | L260113
[10 empty] | 下模 | 175 |  | 174.7 | 174.5 | 174.2 | 174.5
[7 empty] | SMC_C_03 | 52 | / | 上模 | 175 |  | 174.5 | 174.5 | 174.1 | 174.3 | [7 empty] | L260113
[10 empty] | 下模 | 175 |  | 174.6 | 174.2 | 174.3 | 174.5
|  |  | A | Z | 2 | 420 | SMC_C_04 | 53 | / | 上模 | 175 |  | 174.2 | 174.5 | 174.3 | 174.2 | [7 empty] | L260113
[10 empty] | 下模 | 175 |  | 174.5 | 174.2 | 174.1 | 174.5
[7 empty] | SMC_C_02 | 56 | / | 上模 | 175 |  | 174.5 | 174.4 | 174.2 | 174.1 | [7 empty] | L260113
[10 empty] | 下模 | 175 |  | 174.5 | 174.3 | 174.2 | 174.1
[7 empty] | SMC_C_01 | 51 | / | 上模 | 175 |  | 174.1 | 174.5 | 174.3 | 174.1 | [7 empty] | L260113
[10 empty] | 下模 | 175 |  | 174.6 | 174.2 | 174.3 | 174.1
[7 empty] | SMC_C_03 | 56 | / | 上模 | 175 |  | 174.3 | 174.5 | 174.1 | 174.6 | [7 empty] | L260113
[10 empty] | 下模 | 175 |  | 174.1 | 174.3 | 174.2 | 174.5
注： | 1）洗模原因包括：A.开班洗模、B.二次洗模（模具维修、成型异常、停机＞4H）、C.待机润模(待机 2~4H)，填写时填写对应编号；
2）洗模方式包括：X.模穴清洗（洗模胶）、Y.模面清洗（清模胶条）、Z.离型作业（润模胶条），填写时填写对应编号；
3）洗模参数检查频率每班开始生产前，“签核”栏由课长/领班每班签核一次；
4）模具正常周期清扫前对模具/定位针状态确认：完整无缺失填写“OK”，有缺失填写“NG”；
5）洗模每模材料成型外观确认：每模成型填充完整填写“OK”，有填充不完整填写“NG”。
| 6）所有点检项目均点检显示值 | [10 empty] | F-RD09AB REV:10